## Anexo II - FD
ANEXO II - FOLHA DE DADOS TÉCNICOS E CARACTERÍSTICAS GARANTIDAS ET.00151.EQTL - Bloco de Concreto para Engastamento de Postes Revisão 00 - 2025
DISTRIBUIDORA | [5 empty] | Equatorial Maranhão
FORNECEDOR | [5 empty] | Equatorial Pará
PEDIDO DE COMPRA | [5 empty] | Equatorial Píaui
CÓDIGO FORNECEDOR | [5 empty] | Equatorial Alagoas
CÓDIGO | [5 empty] | Equatorial CEEE
DESCRIÇÃO BREVE | [5 empty] | CEA
QUANTIDADE | [5 empty] | Equatorial Goiás
NORMAS
ITEM | DESCRIÇÃO | UND | ESPECIFICADO | GARANTIDO | EQUATORIAL ENERGIA PARÁ
1 | Tipo | - | Bloco de Concreto para Engastamento de Postes
2 | Material | - | Concreto Armado (Cimento, agregados, água e aço.
3 | Identificação | - | Diretamente no concreto: a) Data de fabricação (mês/ano); b) Nome da EQUATORIAL; c) Número de série; d) Data de fabricação (dia/mês/ano); e) Nome ou marca do fabricante.
4 | Furos | mm | 19
5 | Resistência Mecânica
5.1 | Carga Nominal (Cn) | daN | 1600
5.2 | Carga Limite Elástico | daN | 2240
5.3 | Carga de Ruptura (Cr) | daN | 3200
6 | Cobrimento | mm | 20 mm +10mm / - 5 mm
7 | Classe de Agressividade Ambiental - CAA | - | CAA II
8 | Resistência do Concreto (fck) | MPa | 25
9 | Absorção de Água | % | Média ≤ 5,0
10 | Tipo de Cura | - | Cura com água
11 | Dimensão | mm | 800 x 100 x 200
12 | Acabamento | - | O suporte deve apresentar superfície externa suficientemente lisa, sem ninhos de concretagem, exposição da armadura, sem fendas ou fraturas (exceto pequenas fissuras capilares, não orientadas segundo o comprimento do suporte, inerentes ao próprio material). Não deve apresentar arestas cortantes, tendo, portanto, preferencialmente cantos arredondados. Não será permitida qualquer pintura na superfície da peça
13 | Liberação para Manuseio e Transporte | dias | 28 dias
14 | Garantia | - | Os blocos fabricados conforme esta Especificação (todas as partes) deve ter vida útil de projeto de no mínimo 35 anos a partir da data de fabricação e garantia de 5 anos após o recebimento
Note on D2: Normas e Padrões: Solicitante: Escolher a Distribuidora
Note on D3: Normas e Padrões: Solicitante : Informar o Fornecedor ou Proponente
Note on D4: Normas e Padrões: Solicitante: Informar o número do pedido de compra
Note on D5: Normas e Padrões: Fornecedor/Proponente: Informar o tipo ou modelo do item solicitado
Note on D8: Normas e Padrões: Solicitante: Informar a quantidade do item a ser adquirido
Note on I10: Normas e Padrões: Inserir conforme Especificação Técnica