## Anexo II - FD
ANEXO II - FOLHA DE DADOS TÉCNICOS E CARACTERÍSTICAS GARANTIDAS ET.00101.EQTL - Haste de Aterramento e Acessórios Revisão 02 - 2025
DISTRIBUIDORA | [5 empty] | Equatorial Maranhão
FORNECEDOR | [5 empty] | Equatorial Pará
PEDIDO DE COMPRA | [5 empty] | Equatorial Píaui
CÓDIGO FORNECEDOR | [5 empty] | Equatorial Alagoas
CÓDIGO | [5 empty] | Equatorial CEEE
DESCRIÇÃO BREVE | [5 empty] | CEA
QUANTIDADE | [5 empty] | Equatorial Goiás
NORMAS
ITEM | DESCRIÇÃO | UND | ESPECIFICADO | GARANTIDO | EQUATORIAL ENERGIA PARÁ
1- Haste de Aterramento de Aço Cobreada
1.1 | Tipo | - | Simples ou Prolongável
1.2 | Material | - | Aço carbono cilindrico, COPANT 1010 a 1020
1.3 | Espessura da Camada de Cobre | µm | 254
1.4 | Comprimento da Haste | mm | 2400 ou 3000
1.5 | Diâmetro da Haste | mm | 14,3 ou 17,3
1.6 | Garantia | meses | 24
2- Haste de Aterramento de Aço Tipo Cantoneira
2.1 | Tipo | - | Cantoneira
2.2 | Material | - | Aço carbono COPANT 1010 a 1020
2.3 | Espessura da Camada de Zinco | µm | 75
2.4 | Comprimento da Haste | mm | 2000
2.5 | Dimensões da Cantoneira | mm | 25x25x5
2.6 | Garantia | meses | 24
3- Luva de Emenda
3.1 | Tipo | - | Emenda das hastes
3.2 | Material | - | Liga de cobre com teor mínimo de 85% de cobre e máximo de 5% de zinco
3.3 | Características elétricas | - | 12% I.A.C.S
3.3 | Resistência mecânica | MPa | 200
3.4 | Dimensões | - | De acordo com a Tabela 2 da ET.00101.EQTL
3.5 | Garantia | meses | 24
4- Conectores a Compressão e Cunha Aterramento
4.1 | Tipo | - | Cunha ou Compressão
4.2 | Material | - | Liga com alto teor de cobre, com no mínimo 90% de cobre e no máximo 5% de zinco (Cunha), ou 92% de cobre e 5% de zinco (Compressão).
4.3 | Características Elétricas | - | 27% I.A.C.S
4.4 | Dimensões | - | De acordo com as Tabelas 4 e 5 da ET.00101.EQTL
4.5 | Garantia | meses | 24
Note on C2: Normas e Padrões: Solicitante: Escolher a Distribuidora
Note on C3: Normas e Padrões: Solicitante : Informar o Fornecedor ou Proponente
Note on C4: Normas e Padrões: Solicitante: Informar o número do pedido de compra
Note on C5: Normas e Padrões: Fornecedor/Proponente: Informar o tipo ou modelo do item solicitado
Note on C8: Normas e Padrões: Solicitante: Informar a quantidade do item a ser adquirido
Note on H10: Normas e Padrões: Inserir conforme Especificação Técnica