## Anexo II - FD
ANEXO II - FOLHA DE DADOS TÉCNICOS E CARACTERÍSTICAS GARANTIDAS ET.00170.EQTL - Luva de Emenda de Cobre Revisão 01 - 2025
DISTRIBUIDORA | [5 empty] | Equatorial Maranhão
FORNECEDOR | [5 empty] | Equatorial Pará
PEDIDO DE COMPRA | [5 empty] | Equatorial Píaui
CÓDIGO FORNECEDOR | [5 empty] | Equatorial Alagoas
CÓDIGO | [5 empty] | Equatorial CEEE
DESCRIÇÃO BREVE | [5 empty] | CEA
QUANTIDADE | [5 empty] | Equatorial Goiás
NORMAS
ITEM | DESCRIÇÃO | UND | ESPECIFICADO | GARANTIDO | EQUATORIAL ENERGIA PARÁ
1 | Tipo da Luva | - | Compressão
2 | Material da Luva | - | Cobre eletrolítico ou cobre fosforado
3 | Revestimento Interno | - | Liga cobre-berílio duro
4 | Resistência mecânica | - | Tração total
5 | Acabamento | - | Estanhado
6 | Sessão dos condutores | mm² | 16 / 25 / 35 / 50 / 70 / 95 / 150
7 | Comprimento | mm | 34 / 42 / 47 / 51.5 / 54 / 57
8 | Corrente máxima | A | 137 / 182 / 226 / 275 / 353 / 430 / 577
9 | Garantia | - | 24 meses
Note on C2: Normas e Padrões: Solicitante: Escolher a Distribuidora
Note on C3: Normas e Padrões: Solicitante : Informar o Fornecedor ou Proponente
Note on C4: Normas e Padrões: Solicitante: Informar o número do pedido de compra
Note on C5: Normas e Padrões: Fornecedor/Proponente: Informar o tipo ou modelo do item solicitado
Note on C8: Normas e Padrões: Solicitante: Informar a quantidade do item a ser adquirido
Note on H10: Normas e Padrões: Inserir conforme Especificação Técnica