## Anexo II - FD
ANEXO II - FOLHA DE DADOS TÉCNICOS E CARACTERÍSTICAS GARANTIDAS ET.00210.EQTL - Mão Francesa Revisão 01 - 2026
DISTRIBUIDORA | [5 empty] | Equatorial Maranhão
FORNECEDOR | [5 empty] | Equatorial Pará
PEDIDO DE COMPRA | [5 empty] | Equatorial Píaui
CÓDIGO FORNECEDOR | [5 empty] | Equatorial Alagoas
CÓDIGO | [5 empty] | Equatorial CEEE
DESCRIÇÃO BREVE | [5 empty] | CEA
QUANTIDADE | [5 empty] | Equatorial Goiás
NORMAS
ITEM | DESCRIÇÃO | UND | ESPECIFICADO | GARANTIDO | EQUATORIAL ENERGIA PARÁ
1 | Tipo | - | Mão Francesa Plana ou Perfilada
2 | Material | - | Plana: Aço carbono COPANT 1010 a 1020; Perfilada: Chapa dobrada de aço carbono COPANT 1010 a 1020 ou perfil L de aço carbono grau MR250
3 | Resistência Mecânica | daN | Plana: 1500 daN sem deformação permanente e 3000 daN sem ruptura; Perfilada: 3000 daN de tração e 1500 daN de compressão
4 | Espessura da camada de zinco | µm | 75
5 | Dimensões | mm | 619X38X5; 726X38X5; 1053X38X5; 1534X38X5; 1971X48X5; 2548X55X5
6 | Acabamento | - | Zincado por imersão a quente
7 | Garantia | - | 24 meses
Note on C2: Normas e Padrões: Solicitante: Escolher a Distribuidora
Note on C3: Normas e Padrões: Solicitante : Informar o Fornecedor ou Proponente
Note on C4: Normas e Padrões: Solicitante: Informar o número do pedido de compra
Note on C5: Normas e Padrões: Fornecedor/Proponente: Informar o tipo ou modelo do item solicitado
Note on C8: Normas e Padrões: Solicitante: Informar a quantidade do item a ser adquirido
Note on H10: Normas e Padrões: Inserir conforme Especificação Técnica